## Sheet
LECTURA DE MACROS CALIDAD1105-J1/B(BUZA SUMERGIDA VD)
|  |  | SECCION: | 160x160 mm | 160*160 |  | CAMPAÑA: 8-4-2025
ABOMBAMIENTO |  | B00172282 | 1105-J1/B | L3 |  |  | B00172283 | 1105-J1/B | L4 | ABOMBAMIENTO
I= 0 | [9 empty] | I= 0
M= 0 | [9 empty] | M= 0
T= 0 | [9 empty] | T= 0
ROMBO | % | [8 empty] | ROMBO | %
0 | 0 | [8 empty] | 0 | 0
|  | Longitud: 15 | Distancia: 15 | Espesor: 0.2 |  |  | Longitud: 12 | Distancia: 8 | Espesor: 0.3
LEYENDA DE DEFECTOS
|  |  |  | R | : | RECHUPE
|  |  |  | N.E. | : | NUCLEO ESPONJOSO
|  |  |  | GTS | : | GRIETAS
|  |  |  | L | : | LONGITUD
|  |  |  | D | : | DISTANCIA
|  |  |  | G.C | : | GRIETAS CENTRAL